## Table_1
<b>Parâmetro</b> | <b>Condição de compromisso</b>
Diâmetro do bico de extrusão | 0,40 mm
Altura da primeira camada | 200%
Largura da primeira camada | 100%
Velocidade da primeira camada | 50%
Padrão do preenchimento | Retilíneo
Preenchimento interno | 30-50%
Temperatura do bico de extrusão | 225 ºC
Temperatura da plataforma de impressão | 90 ºC
Velocidade de impressão | 800–3600 mm min<sup>-1</sup>
Velocidade de movimentação dos eixos x e y | 5000 mm min<sup>-1</sup>
Velocidade de movimentação do eixo z | 1002 mm min<sup>-1</sup>