## Table_5
<b>Ensaio dos tempos de pega do cimento</b>
Tipos de cimento | Valores médios do fabricante |  | Valores médios do ensaio |  | Valores Método das Derivadas
| Início da pega (min) | Fim da pega (min) | Início da pega (min) | Fim da pega (min) | Início da pega (min) | Fim da pega (min)
CPII F-40 | 210 | 275 | 215 | 265 | 215 | 270
CPV -ARI RS | 215 | 280 | 225 | 270 | 240 | 260